## Příloha č. 1 návrhu smlouvy
PŘÍLOHA č. 1: Technické požadavky
Název požadavku | Požadavky |  | ANO/NE (číselná hodnota)
schválení Ministerstvem dopravy ČR pro použití na pozemních komunikacích v České republice |  | ANO
obsah sušiny | min. | 75%
viskozita pohárku 6mm |  | 25-45 s
možnost aplikace barvy při teplotách od +5°C |  | ANO
rozpouštědlo ne H2O |  | ANO
noční viditelnost R za sucha ve všech stopách I až IX po 24 měsících | min. | 100 mcd.m-2 .lx-1
noční retroreflexe alespoň ve dvou stopách po 36 měsících | min. | 100 mcd.m-2 .lx-1
dávkování barvy dle certifikátu výrobku z platného Katalogu hmot pro vodorovné dopravní značení | max. | 750g / m2
dávkování balotiny dle certifikátu výrobku z platného Katalogu hmot pro vodorovné dopravní značení | max. | 400g / m2
s obsahem aditiva proti sedimentaci barvy, barva nesmí hrudkovatět a musí mít krémovou konzistenci |  | ANO
se zárukou na nevytvoření sedimentu barvy minimálně po dobu 6-ti měsíců od data dodání |  | ANO
se zárukou na rozmíchatelnost barvy minimálně po dobu 12-ti měsíců od data dodání |  | ANO
prohlášení o vhodnosti nabízeného materiálu pro pokládku VDZ vysokotlakými značkovacími stroji typu airless (stříkací pistole a trysky airless typů) |  | ANO
povrchová úprava materiálu pro dodatečný posyp (balotiny) silanem pro lepší adhezi barvy |  | ANO
balení dodatečného posypu (balotiny) musí být hermeticky uzavřené proti působení vlhkosti |  | ANO
nabízený materiál na dodatečný posyp (balotina) musí být totožný s druhem materiálu na dodatečný posyp uvedeným v certifikátu nebo protokolu o zkoušce nabízené barvy |  | ANO
složení materiálu pro dodatečný posyp (balotiny) musí odpovídat požadavkům evropského prohlášení o vlastnostech |  | ANO
maximální velikost balení materiálu (barvy) pro strojní zpracování v sudech | max. | 350 kg
maximální velikost balení materiálu (barvy) pro ruční zpracování v plechovkách | max. | 25 kg