## Příloha
PŘÍLOHA č. 1: Cenová kalkulace a technické požadavky
Seznam předpokládaného množství materiálu za 2 roky:
MATERIÁL | m.j. | předpokládané množství | Kč/mj | cena celkem v Kč bez DPH
dvoukomponentní plast červené barvy včetně tvrdidla (40 kg) | kg | 4500 |  | 0
materiál pro dodatečný posyp - balotina | kg | 1000 |  | 0
CELKEM v Kč bez DPH |  |  |  | 0
Technické požadavky - dvoukomponetní plast červené barvy
Název požadavku | Požadavky |  |  | ANO/NE (číselná hodnota)
použití pro silniční značení ke zvýraznění parkovacích ploch a parkovacích zón v některém z odstínu RAL: 3020 |  | ANO |  | (doplnit ANO/NE)
dodávaná dvousložková plastická hmota musí být plně kompatibilní (použitelná) ve strojích HOFMANN 2KPPM a 2K50A |  | ANO |  | (doplnit ANO/NE)
barva musí vykazovat barevnou stálost |  | ANO |  | (doplnit ANO/NE)
obsah pevných látek | min. | 97% |  | (doplnit číselnou hodnotu)
hustota materiálu 1,85+-0,1 kg/dm3 při 20st. C |  | ANO |  | (doplnit ANO/NE)
viskozita | min. | 55 mm |  | (doplnit číselnou hodnotu)
možnost aplikace barvy při teplotách od +5°C do +45°C (teplota vzduchu), +5°C do +45°C (povrchu) |  | ANO |  | (doplnit ANO/NE)
možnost pokládky při vlhkosti vzduchu do 70 % |  | ANO |  | (doplnit ANO/NE)
musí obsahovat premixovou balotinu |  | ANO |  | (doplnit ANO/NE)
tvrdidlo práškový peroxid, dodaný v přesně dávkovaných obalech součástí dodávky |  | ANO |  | (doplnit ANO/NE)
vytvrzovací doba při teplotě 20°C | max. | 30 min. |  | (doplnit číselnou hodnotu)
mísení jednotlivých složek v poměru 99:1 v souladu s technickými parametry strojů zadavatele daných výrobcem strojů |  | ANO |  | (doplnit ANO/NE)
dávkování materiálu | min. | 3500 g/m2 |  | (doplnit číselnou hodnotu)
dávkování balotiny | min. | 800 g/m2 |  | (doplnit číselnou hodnotu)
se zárukou na nevytvoření sedimentu barvy minimálně po dobu 6-ti měsíců od data dodání |  | ANO |  | (doplnit ANO/NE)
se zárukou na rozmíchatelnost barvy minimálně po dobu 12-ti měsíců od data dodání |  | ANO |  | (doplnit ANO/NE)
povrchová úprava materiálu pro dodatečný posyp (balotiny) silanem pro lepší adhezi barvy |  | ANO |  | (doplnit ANO/NE)
balení dodatečného posypu (balotiny) musí být hermeticky uzavřené proti působení vlhkosti |  | ANO |  | (doplnit ANO/NE)
složení materiálu pro dodatečný posyp (balotiny) musí odpovídat požadavkům evropského prohlášení o vlastnostech |  | ANO |  | (doplnit ANO/NE)
velikost balení základního materiálu | max. | 15 kg |  | (doplnit číselnou hodnotu)
velikost balení tvrdidla | max. | 150 g |  | (doplnit číselnou hodnotu)
balení tvrdidla v sáčcích |  | ANO |  | (doplnit ANO/NE)