## modrá
PŘÍLOHA č. 5a: Seznam předpokládaného množství materiálu a technické požadavky
Seznam předpokládaného množství materiálu za 2 roky:
MATERIÁL | m.j. | předpokládané množství | Kč/mj | cena celkem v Kč bez DPH
dvoukomponentní plast modré barvy včetně tvrdidla (350 kg) | kg | 35000 |  | 0
materiál pro dodatečný posyp - balotina | kg | 8000 |  | 0
CELKEM v Kč bez DPH |  |  |  | 0
Technické požadavky - dvoukomponetní plast modré barvy
Název požadavku | Požadavky |  |  | ANO/NE (číselná hodnota)
použití pro silniční značení ke zvýraznění parkovacích ploch a parkovacích zón v některém z odstínu RAL: 5015 |  | ANO
dodávaná dvousložková plastická hmota musí být plně kompatibilní (použitelná) ve strojích HOFMANN 2KPPM a 2K50A |  | ANO
barva musí vykazovat barevnou stálost |  | ANO
obsah pevných látek | min. | 97%
hustota materiálu 1,85+-0,1 kg/dm3 při 20st. C |  | ANO
viskozita | min. | 55 mm
možnost aplikace barvy při teplotách od +5°C do +45°C (teplota vzduchu), +5°C do +45°C (povrchu) |  | ANO
možnost pokládky při vlhkosti vzduchu do 70 % |  | ANO
musí obsahovat premixovou balotinu |  | ANO
tvrdidlo práškový peroxid, dodaný v přesně dávkovaných obalech součástí dodávky |  | ANO
vytvrzovací doba při teplotě 20°C | max. | 30 min.
mísení jednotlivých složek v poměru 99:1 v souladu s technickými parametry strojů zadavatele daných výrobcem strojů |  | ANO
dávkování materiálu | max. | 3500 g/m2
dávkování balotiny | max. | 800 g/m2
se zárukou na nevytvoření sedimentu barvy minimálně po dobu 6-ti měsíců od data dodání |  | ANO
se zárukou na rozmíchatelnost barvy minimálně po dobu 12-ti měsíců od data dodání |  | ANO
povrchová úprava materiálu pro dodatečný posyp (balotiny) silanem pro lepší adhezi barvy |  | ANO
balení dodatečného posypu (balotiny) musí být hermeticky uzavřené proti působení vlhkosti |  | ANO
složení materiálu pro dodatečný posyp (balotiny) musí odpovídat požadavkům evropského prohlášení o vlastnostech |  | ANO
velikost balení základního materiálu | max. | 15 kg
velikost balení tvrdidla | max. | 150 g
balení tvrdidla v sáčcích |  | ANO