## Příloha č.2
PŘÍLOHA č. 2: Tabulka technických požadavků
Technické požadavky
Název požadavku | Požadavky |  |  | ANO/NE (číselná hodnota)
dodávaná dvousložková plastická hmota musí být plně kompatibilní (použitelná) ve strojích HOFMANN 2K50A, HOFMANN H16 a HOFMANN H17 se strukturální nástavbou v souladu s technickou specifikací a návodem k obsluze těchto strojů |  | ANO
možnost pokládky v rozmezí 5 – 30° C (teplota vzduchu) |  | ANO
možnost pokládky v rozmezí 5 – 45° C (teplota vozovky)
možnost pokládky při vlhkosti vzduchu až do 75% |  | ANO
musí obsahovat premixovou balotinu |  | ANO
vytvrzovací doba při teplotě 20°C | max. | 30 min
mísení jednotlivých složek v poměru 100:1 v souladu s technickými parametry strojů zadavatele daných výrobcem strojů (pro aplikaci strojem HOFMANN 2K50A) |  | ANO
vytvrzovací směs musí obsahovat tvrdidlo a balotinu v poměru 1:3 v souladu s technickými parametry strojů zadavatele daných výrobcem strojů (pro aplikaci strojem HOFMANN H16 a HOFMANN H17) |  | ANO
dávkování dvousložkového plastu nabízeného certifikovaného systému | min. | 2200 | g/m2
hodnota retroreflexe (R) u noční viditelnosti za sucha u navrhovaného certifikovaného systému ve všech položených čarách měřené v novém stavu: měrný součinitel svítivosti min. 300 mcd.m-2 .lx -1 dle protokolu o zkoušce vydaném akreditovanou zkušební laboratoří |  | ANO
hodnota retroreflexe (R) u noční viditelnosti za sucha u navrhovaného certifikovaného systému ve všech položených čarách měřené po 24-ti měsících: měrný součinitel svítivosti min. 100 mcd.m-2 .lx -1 dle protokolu o zkoušce vydaném akreditovanou zkušební laboratoří |  | ANO
velikost balení pro zpracování strojem Hofmann 2K50A | max. | 15 kg
velikost balení pro zpracování stroji Hofmann H16 a Hofmann H17: sudy s pevnou vnitřní vložkou PE | od-do | 300 kg - 350 kg
dodávky materiálu nesmí být realizovány v kontejnerovém balení, neboť z něj nelze materiál čerpat |  | ANO
u obalových materiálů pákové uzavírání |  | ANO
velikost balení vytvrzovací složky – směsi tvrdidla a balotiny – u zpracování stroji Hofmann H16 a H17 | od-do | 15 kg - 25 kg
velikost balení vytvrzovací složky – tzv. čistého práškového tvrdidla – u zpracování stroji Hofmann 2K50A |  | 150 g
balení dodatečného aplikované retroreflexivní složky musí být hermeticky uzavřené proti působení vlhkosti |  | ANO
nabízená retroreflexivní složka aplikovaná dodatečně musí odpovídat certifikátu nabízeného systému nebo protokolu o zkoušce nabízené dvousložkové plastické hmoty |  | ANO
složení retroreflexivní složky aplikované dodatečně musí odpovídat požadavkům evropského prohlášení o vlastnostech |  | ANO